## 研制需求目录
附件1
安徽省首批次新材料研制需求目录（2024年版）
序号 | 材料名称 | 性能要求
1 | 超高强度预应力钢用盘条 | （1）2400MPa 级钢绞线用盘条：抗拉强度≥1480MPa，面缩率≥25%； （2）2200MPa 级桥索镀锌钢丝用盘条：抗拉强度≥1550MPa，面缩率≥25%。
2 | 精密滚珠丝杠用调质银亮钢材 | 标准氧含量≤15ppm，棒材交货平直度≤0.5mm/m，交货组织为均匀索氏体，检测螺旋弯，跳动范围≤0.5mm，高点旋转不超过 120°，且相邻两高点夹角不超 45°。
3 | 4N 级高纯铁 | Fe 纯度 99.99%，铬、钒、钼、砷、锡、锑、铋、铅、碲、硼、铝等 11 种微量元素总和小于 0.050%。
4 | 高性能高精度铜合金丝线材 | （1）抗拉强度≥475MPa，延伸率≥6%，导电率≥90%IACS，软化温度≥350℃，直径 0.080～0.300mm； （2）抗拉强度≥500MPa，延伸率≥2%，导电率≥80%IACS，直径 0.050～0.100mm。
5 | 引线框架铜合金带材 | （1）高强高弹 Cu-Ni-Co-Si 系（C7035）：抗拉强度≥800MPa，延伸率≥5%，导电率≥45%IACS，硬度≥200HV，表面粗糙度 Ra≤0.1μm； （2）C19400 蚀刻引线框架材料：抗拉强度≥414MPa，延伸率≥4%，导电率≥60%IACS，硬度 HV≥125，蚀刻后翘曲高度≤0.5mm； （3）C70250 蚀刻引线框架材料：抗拉强度≥610MPa，延伸率≥6%，导电率≥40%IACS，硬度 HV≥180，蚀刻后翘曲高度≤0.5mm； （4）C18140 蚀刻引线框架材料：抗拉强度≥600MPa，延伸率≥5%，导电率≥78%IACS，硬度 HV≥185，残余应力小于 50Mpa。
6 | 引线框架铜合金带材 | （1）高强高弹 Cu-Ni-Co-Si 系（C7035）：抗拉强度≥800MPa，延伸率≥5%，导电率≥45%IACS，硬度≥200HV，表面粗糙度 Ra≤0.1μm； （2）C19400 蚀刻引线框架材料：抗拉强度≥414MPa，延伸率≥4%，导电率≥60%IACS，硬度 HV≥125，蚀刻后翘曲高度≤0.5mm； （3）C70250 蚀刻引线框架材料：抗拉强度≥610MPa，延伸率≥6%，导电率≥40%IACS，硬度 HV≥180，蚀刻后翘曲高度≤0.5mm； （4）C18140 蚀刻引线框架材料：抗拉强度≥600MPa，延伸率≥5%，导电率≥78%IACS，硬度 HV≥185，残余应力小于 51Mpa。
7 | 粉末涂料及树脂 | （1）粉末涂料用不含锡环保聚酯树脂：酸值 25～80mgKOH/g；玻璃化转变温度 52～68℃；熔体粘度（ICI，MPa·s/200℃）：2000～8000；不含锡元素； （2）新能源汽车用高性能绝缘粉末涂料：介电击穿强度≥60KV/mm；介电强度≥24.5KV/mm；体积电阻率≥1015Ω·cm；热冲击性能-40℃～125℃，1000 个循环；相对漏电起痕（CTI）1 级；阻燃性能满足（UL94）V0 级； （3）新能源储能电柜双涂双烤超耐侯粉末涂料：耐水：1500h；中性盐雾：2000h 划痕处单边腐蚀扩散距离≤2mm；附着力≤1 级；耐荧光紫外老化（2000h），表面无粉化；涂层附着力≤1 级。
8 | 红外玻璃 | （1）中波红外玻璃：折射率 1.69±0.05；透光率≥80%（波段 0.4～4.2μm）、透光率≥70%（波段 4.2μm～4.8μm）； （2）长波红外玻璃：折射率 2.50～3.20；透光率≥63%（波段 0.9～12μm）。
9 | 超薄触控玻璃 | 厚度 0.25±0.03mm；CS 值≥580Mpa；透光率 T≥90%；4.8 寸强化翘曲值≤0.25mm。
10 | 光伏用玻璃纤维增强复合材料制品 | （1）结构支撑材料：弯曲强度大于 400Mpa；弯曲模量：30Gpa；巴士硬度大于 40；氧指数大于 28%； （2）密封固定材料：纵向弯曲强度≥850MPa；直线度≤1.0mm/m；角码拉拔力≥300N；纵向拉伸和弯曲剩余强度≥600MPa。
11 | 高纯氧化铝及球形氧化铝粉 | （1）高纯氧化铝（4N）：纯度≥99.99%，比表面 3～5m2/g，D50：0.5～20μm； （2）高纯氧化铝（5N）：纯度≥99.999%，比表面 1.7m2/g，D50：5μm，松装密度 0.27g/cm3，平均孔径 10.5nm； （3）球形氧化铝粉：Al2O3≥99.7%，SiO2≤0.03%，Fe2O3≤0.03%，Na2O≤0.02%，EC≤10μs/cm，含湿率≤0.03%，真实密度 3.85±0.1g/cm3，球化率≥90%，白度≥90； （4）高导热氧化铝粉体：产品粒径≥25μm（D50），氧化钠≤0.03%，氧化铁≤0.08%，氧化硅≤0.08%，电导率≤60μs/cm。
12 | 电子级超细高纯球形二氧化硅 | SiO2≥99.9%，球化率≥99%，D50：0.3～3μm，电导率≤10μS/cm，烧失量≤0.2%。
13 | 聚四氟乙烯（PTFE）纤维及滤料 | （1）长丝：线密度 200～550den，拉伸强力 8.5～20N，抗拉强度 3.0g/den，工作温度-180～250℃，收缩率≤5%，耐酸碱； （2）短纤：线密度 1.5～5den，抗拉强度≥2.2g/den，收缩率≤5%，耐酸碱； （3）聚四氟乙烯覆膜滤料：除尘效率（PM2.5）99.99%，透气度≥20L/m2·s，阻力≥250Pa。
14 | 高性能各向异性粘结磁体 | （1）粘结磁粉：Br≥12.5kGs，（BH）max（MGOe）+Hcj（kOe）≥52； （2）粘结磁体：Br≥8.8kGs，（BH）max（MGOe）+Hcj（kOe）≥30。
15 | 高性能钕铁硼永磁体 | （1）50EH 档产品：Br≥13.9kGs，Hcj≥30kOe； （2）52UH 档产品：Br≥14.2kGs，Hcj≥25kOe； （3）56SH 档产品：Br≥14.6kGs，Hcj≥20kOe。
16 | 汽车尾气催化剂及相关材料 | （1）堇青石蜂窝载体：TWC 载体壁厚 2.5～4.0mil，热膨胀系数≤0.5×10-6/℃；DOC、SCR 载体壁厚 3.0～5.5mil，热膨胀系数≤0.5×10-6/℃；DPF、GPF 壁厚 7～12mil，孔隙率 45～65%，热膨胀系数≤0.8×10-6/℃。 （2）汽油车尾气净化催化剂：THC、NOx、CO 的起燃温度 T50≤350℃；在 450℃、λ=1.00 时的转化效率 THC≥90%；NOx≥95%；CO≥95%；满足国六排放法规限值。
17 | 有机发光半导体显示用玻璃基板 | 应变点温度≥750℃，软化点≥1050℃，杨氏模量≥83GPa，UV 透过率（308nm）≥70%。
18 | 超薄柔性玻璃 | 厚度≤100μm，弯折半径≤2mm，动态弯折次数（R=3mm）≥40 万次。
19 | 光掩膜版 | G8.6TFT 用光掩膜版：基板尺寸 980×1550×10mm，基板平坦度≤20μm，图形精度±0.15μm，位置精度±0.5μm，总长精度±0.5μm，半色调透过率公差±1.5%。
20 | OLED 用发光层、传输层及油墨材 料 | 印刷 OLED 油墨材料：油墨性能：水分含量≤0.02%；金属离子含量≤50 ppb；卤素含量≤2 ppm；粘度：4～15 cP；Particle（size≥0.5μm）少于 200 个；Particle（0.5μm≥size≥0.2μm)）少于 1000 个；红光器件性能：在 CIEx≥0.68 光色下电流效率≥50cd/A，寿命 LT95≥12000h；绿光器件性能：在 CIEy≥0.70 光色下电流效率≥150cd/A，寿命 LT95≥10000h；蓝光器件性能在 CIEy≤0.06 光色下电流效率≥7.0 cd/A，寿命 LT95≥300h。
21 | 光学级膜材料 | 光学级聚乙烯醇（PVA）膜：光学性能：偏光度≥90%，透过率≥40%，完全溶解温度≥70℃，水分率≤2.5%，面积膨润度MD≥1.15、TD≥1.15。
22 | 高容及小尺寸MLCC 用镍内电极浆料 | 镍粉 0.15～0.20μm，最大粒径≤0.5μm，固含量 55±3%，粘度 10rpm19±2Pa·s，干膜密度≥5g/cm3，热膨胀系数 15±3%（1000～1200℃），能在厚度 3µm 以下的介质上通过丝印工艺形成精确的外观图形。
23 | 超高纯化学试剂 | 乙酸乙酯、甲基异丁基甲酮、异丙醚：UPS 级：金属离子≤1ppb，颗粒物（≥0.2μm）≤200 个/mL；UP 级：金属离子≤10ppb，颗粒物（≥0.2μm）≤300 个/mL；EL 级：金属离子≤100ppb，颗粒物（≥0.2μm）≤500 个/mL。
24 | 特种气体 | （1）乙硅烷：纯度≥99.998%，H2≤200ppmv，N2≤1ppmv，O2+Ar≤1ppmv，CO≤1ppmv，CH4≤1ppmv，CO2≤1ppmv，TotalChlorosilanes≤0.2ppmv，HigherSilanes≤50ppmv，SiH4≤200ppmv，Siloxanes≤5ppmv，H2O≤1ppmv; （2）双（二乙基胺基）硅烷、磷化氢、砷化氢：纯度≥99.9999%； （3）高纯硅烷（6.8N）：纯度≥99.99998%，金属离子杂质≤0.2ppb。
25 | 平板显示用光刻胶及其关键原材料和配套试剂 | （1）LCD 用负型光刻胶用树脂： ①黑色光刻胶用树脂：Mw≤20000，PDI≤3.0，酸值≤180mgKOH/g，固含量：40.0～60.0%； ②间隙子光刻胶用树脂：Mw3000～30000，PDI≤3.0，酸值≤200mgKOH/g，固含量：20.0～40.0%；③平坦层光刻胶用树脂：Mw：3000～30000，PDI≤3.5，酸值≤200mgKOH/g，固含量：20.0～60.0%；④彩色光刻胶用树脂：Mw：2000～30000，PDI≤3.5，酸值≤200mgKOH/g，固含量：20.0～60.0%；进行重均分子量（Mw）、分子量分布（PDI）、酸值、金属离子（≤100ppm）等核心指标的管控； （2）低温固化彩色光刻胶：粘度：5～10cps，固含量：20%～28%，同时满足常规显示玻璃和柔性基材的使用要求，如：UTG、CPI、PET、PC 等。可满足 100℃以内后烤固化要求。在此条件下的可靠性应达到：双 85240h 测试、百格测试 5B，耐 UV 测试（96h，△E≤3%）。
26 | 薄膜太阳能电池及构件 | （1）CIGS 太阳能电池：转化效率≥14%，产品载荷强度≥2400Pa，防火等级 A 级，温度系数低≤-0.39%/℃，工作温度范围-40℃～85℃； （2）碲化镉太阳能电池：发电效率≥15%，单片面积≥1.92m2。
27 | 反光釉料 | 细度≤5μm；粘度 20±2Pa·s；固含量≥75wt.%；反射率（20±2μm）≥78%；胶带附着力（钢化玻璃基材）：0 级；表面硬度≥9H；烧结窗口：≤680℃/20s；PID96 可靠性：效率变化≤1%。
28 | 碱性电解水制氢用复合隔膜 | 膜表面孔径≤100nm；离子电阻（Ω·cm2，5bar）≤0.2；气体渗透性（l/min.cm2，5bar）≤5；厚度≤400μm；电流密度 6000A/m2@2A，氧中氢≤1.5%。
29 | 石墨烯散热材料 | （1）石墨烯散热材料：xy 轴热传导系数≥1950W/(m·K)，z 轴热传导系数≥22W/(m·K)，辐射系数≥92%，膜厚 25～500μm； （2）石墨烯散热涂层：附着力 0 级，热辐射率≥95%，平面热导系数≥100W/(m·K)，耐中性盐雾性能≥5000h，耐温≥200℃，硬度≥2H。
30 | 铜基微纳米粉体材料 | （1）超细粉末：D50 范围 1～15μm，氧含量≤5000ppm； （2）亚微米粉末：D50 范围 0.1～1μm，氧含量≤8000ppm； （3）纳米粉末：D50 范围 0.001～0.1μm，氧含量≤10000ppm； （4）催化剂粉末 1：粒度 D50≤5.5μm，氧含量≥10%，二甲基二氯硅烷选择性≥87%； （5）催化剂粉末 2：粒径 100nm～5μm，表面积为 2.9m2/g，有机硅单体合成二甲基二氯硅烷（简称 DMC）选择性≥87%； （6）超低松比树枝状铜基粉末：松装密度 0.45～1.0g/cm3，D50≤30μm。
32 | FG15P人造石墨 | 充电比容量≥353 mAh/g；首次库伦效率≥92%；25℃ 1C/1C循环≥2500周；45 ℃ 1C/1C循环≥1200周。
34 | 高性能多孔碳化硅材料 | 弯曲强度：≥200 MPA；致密度60%-80%；孔隙率20%-40%。
35 | 高性能氧化锆增韧氧化铝基复合陶瓷材料 | 弯曲强度≥1000 MPA；韦伯模数≥8；致密度≥99%；断裂韧性≥4 MPA•m1/2；弹性模量≥320 GPA；疲劳强度≥400MPA,1000万次循环。 134℃，0.2MPA.老化12h后，老化疲劳强度≥320 MPA,1000万次循环；134℃，0.2MPA.老化12h后，老化强度下降≤20%；134℃，0.2MPA.老化12h后，老化前后体积磨损量≤20%。
37 | ITER级别铌三锡、高电流密度铌三锡、铌钛 | 提供稳定的磁场强度，其中铌三锡磁场强度在10-20T之间，铌钛磁场强度在10T以下。
39 | 高导热金刚石 | 热导率>2000W/mK；尺寸>2英寸；表面粗糙度<1nm。
40 | 低介电聚酰亚胺（MPI）薄膜 | 在1～10GHz频率范围内：介电常数≤3.3；介电损耗≤0.003；吸水率≤0.5%；玻璃化转变温度≥300℃；5%热损失温度（N2，10℃/min ）≥570℃，负荷变形温度（1.82MPa）259℃。
41 | GC-H高导热人工石墨膜 | 水平方向导热系数≥1500W/(m·K)；表面粗糙度Ra≤1.0μm，Rz≤7.0μm；拉伸强度≥20MPa。
42 | 复合集流体用BOPET薄膜（PETDT） | 拉伸断裂强度：MD≥280MPa、TD≥250MPa；60%延伸率对应的强度 (F60值)：MD≥200MPa、TD≥200MPa；热收缩率：MD≤3%、TD≤2%。
43 | MS03#光学级聚酯抗粘连材料 | 含量≥3000ppm；二氧化硅0.3μm；熔点257±3℃；特性粘度:0.65±0.05dl/g；≥10μm凝集粒子＜3个/mg；铁分＜5mg/kg；端羧基含量≤30Mol/t；DEG含量＜2wt%；水分＜0.1wt%。
44 | 新能源汽车用耐高压低腐蚀低析出无卤阻燃尼龙新材料 | 150℃、240h持续老化，有机硅橡胶密封圈回弹率超过95%，力学强度保留超过90%；150℃、1000h持续老化后，警示色橙色颜色变化Δ E＜7；双85高温高湿2000h测试表面无析出；UL94 V0无卤阻燃；CTI≥600V。
45 | 高性能镁合金 | 1.镁合金表面高防腐：中性盐雾试验≥1000h；结合力0级； 2.镁合金表面功能化：耐温性≥500℃；具有较高硬度、低摩擦系数和良好的导电性； 3.镁合金表面着色：可实现镁合金表面颜色自主可控。
46 | 铁基烧结碳化减摩材料 | 1.硬度：≥35HRB； 2.含油密度：6.1-6.8g/cm3； 3.摩擦因数：＜0.1。
47 | 铜钢双金属复合材料 | 1. 铜合金层硬度(HRF)：70~85； 2. 界面结合强度P：＞180MPa； 3. 铜合金层摩擦因数为：0.03~0.05。
48 | 铝铜复合材料 | 界面拉伸强度＞70MPa；电阻＜0.025mΩ；直径16mm；长度6.5mm。
49 | 铝钛复合材料 | 界面拉伸强度＞170MPa
50 | 铈锆稀土储氧材料 | 主成分含量偏差1%以内，如牌号A的产品，其主成分中氧化锆与其他稀土氧化物的质量之比为ZrO2/CeO2/La2O3/Y2O3=(60±1)/(24±1)/3.5±0.5)/(12.5±1)；材料的粒度分别范围：1μm≤D10，3μm≤D50≤8μm，12μm≤D90≤25μm；材料的比表面积：新鲜态为75~90m2/g，老化态（1000℃，4h）≥50 m2/g，灼减≤3.0%。
51 | 掺铋钇铁石榴石（Bi:YIG）晶体 | 透射率：>75%(2~4μm)，>70%(4.5μm)； 波前畸变：λ/8@633nm。
57 | 柔性屏蔽材料 | X或伽马射线防护材料，50kvp≥75%；75kvp≥60%；100kvp≥55%；克重≤2500。
60 | 第二代高温超导带材（2G-HTS，或REBCO涂层导体） | 在几种典型的应用场景下的载流性能或临界电流密度Jc为： 超导电缆（77K, 自场)： 400A/cm-W , 高强磁体（20K，20T）：750A/mm2, 超导电机（30K，3T）：750A/cm-W。
72 | 柔性OLED折叠屏用光学膜 | 钢丝绒耐磨：1000g≥5000次；耐弯折20万次（1.5半径，180°弯折）；水接触角≥105°，钢丝绒耐磨后水接触角≥90°；硬度≥1H（750g）；附着力5B；总厚度（55±3）μm。
75 | YC-XCL-600磁性双组份聚苯硫醚滤料 | 滤料动态过滤效率≥99.99%；抗氧化性能（酸蚀后强力保持率）≥90%。
76 | 透明柔性银纳米线 | 复合电极厚度为10～70nm；透光率为70％～90％；方块电阻为10～100Ω/sq；在各类光电功能器件中用作电极。
77 | 耐高温伪装涂料 | 可承受不低于1000℃的尾焰及燃气流的冲刷，在实况环境下对FS尾气及燃气流具有较好耐受力；涂膜与常规环氧富锌底漆和丙烯酸聚氨酯面漆有很好的配套性（附着力≥3MPa），与碳钢、不锈钢以及复合材料具有良好的附着力（≥3MPa），具有良好的耐盐雾性能（碳钢材质，划叉及非划叉部位耐盐雾性能≥700H）；可实现GJB798规定的黄土 YE2344、黄绿YG1247、深绿DG0730等颜色。
79 | 碳纳米管/石墨烯复合导电浆料 | CNT固含量(wt%)4-6；Fe (ppm)≤20；Ni,Co,Cr,Cu,Zn(ppm)≤5；磁性元素含量 ≤0.15。
80 | 各向同性石墨 | 体积密度≥1.8g/cm3；抗折≥45Mpa；抗压≥85Mpa；热膨胀系数(室温-600℃ 10-6/K)：4.5-5.5；肖氏硬度HS≥50；气孔率%：11-15；灰分≤50ppm。
86 | 电子级醋酸甲酯 | 纯度>99.99%；醇含量<20ppm；水含量<15ppm；酸含量<10ppm；各种金属离子含量均<1ppm。
91 | 药用中硼硅玻璃管 | 线热膨胀系数（3.5～6.1）×10 -6K-1（20～300℃）121℃颗粒耐水性符合1级；98℃颗粒耐水性符合HGB1级耐酸性符合1级；耐碱性符合2级。
92 | 生物基碳酸酯 | 纯度：≥99.0%；水分：≤0.1%；熔点：46.0±0.5℃。
93 | 聚乳酸发泡材料 | 导热系数：0.035w/mk；表观密度：26.4kg/m3。
95 | ε -己内酯 | 纯度≥99.96%，水分≤0.02%；色度≤5；酸值≤0.2mg/g。
97 | 自主研发涂层的高性能涂炭铝箔 | 尺寸偏差: ±0.5mm；涂覆厚度: 0.3±0.1μm；达因值: ≥65; 粘结性: 棉签蘸取电解液、NMP、DMC来回擦拭≥200次，不露基箔；力学性能:抗拉强度Rm MPa≥200；断后伸长率A100㎜≥1.5%。
98 | 家用箔类出口食品包装用铝箔 | 厚差: ±5%；宽差: ±1mm；抗拉强度: 85-115MPa；延伸率≥1%。
99 | 智能芯片用超高导热膜材料 | 横向导热1400-2000Wm-1K-1；纵向导热系数突破300Wm-1K-1；薄膜导热绝缘，能承受1000伏电压；具有优异机械性能，弯折30°，可重复5000次。
100 | 半固态电池涂覆隔膜 | 厚度≦12μm；热闭合温度＜140℃；热破膜温度≥220℃；热收缩率（130℃·1h）＜3%；孔隙率＞38%。
103 | 尼龙66（4800） | 比重小，化学性能稳定，机械性能良好，电绝缘性能优越，易加工成型。
104 | 尼龙66（1313） | 机械强度高、钢性大、韧性好、耐磨、耐油、耐高温。
106 | 光刻胶单体 | 纯度＞99%；水分＜200ppm；单杂＜0.2%；金属离子＜10ppb。
107 | OLED发光层材料 | 1、蓝光性能：CIE-y≤0.05，电流效率≥9cd/A，寿命 LT95≥800h； 2、绿光性能：CIE-x≥0.24，电流效率≥180cd/A，寿命LT95≥1300h； 3、红光性能：CIE-x≥0.68，电流效率≥80cd/A，寿命 LT95≥1800h。
108 | 纳米晶超薄/极薄带 | 面向SiC功率半导体在新能源汽车的全面渗透应用，适配新能源汽车相关电磁零部件在100 kHz高频工况下的高磁导率及低损耗的性能要求，满足带材厚度14～16μm （超薄带）和12～14μm（极薄带），磁导率μ (100k) ＞ 38000，磁芯比总损耗P (0.3T/100k) ＜48 W/kg。
113 | 氧化锗 | 纯度≥99.9999%；工业化生产锗回收率可达95%；粒径20-50μm；松装密度0.7g/cm3，Al、Ca、Cr、Cu、Fe、Mg、Mn、Na、Ni、Zn等金属离子含量＜1ppm。
114 | 72GeF4 | 纯度≥99.99%；72Ge丰度两种规格50-52%、＞55%；HF＜25ppm；O2/Ar、N2、CO2、SO2＜15ppm。
115 | 11BF3 | 纯度≥99.99%；B11丰度＞99.999%；HF＜25ppm；O2/Ar、N2、CO2、SO2＜15ppm。
116 | 二异丙胺基硅烷 | GC≥99.9%；氯离子≤1ppm；单元素杂质含量≤0.1ppb；Purity≥9N。
117 | 双（二乙氨基）硅烷 | GC≥99.9%；氯离子≤1ppm；单元素杂质含量≤0.1ppb；Purity≥9N。
123 | 低硅锂分子筛 | 颗粒度(mm,%)：颗粒度范围控制在上，下限之间大于 95%；上、下限及上限加下限均不行超过5%；静态水吸附(mg/g)： 吸附的范围一般在200-265mg/g 之间；堆积密度(g/ml)：堆积密度与抗压强度基本上呈正比关系，在吸附容量不变的情况下，堆积密度越大越好；磨损率(%)：磨损率越低，分子筛的粉尘就越少，在使用中的磨损情况越少，分子筛的品质就好。
125 | 硒化锌镀膜片 | 平均透光率＞97%，且其抗热冲击性、光学精度（可达衍射极限）、表面质量等性能显著优于传统红外光学材料，其在各种高精度光学系统，尤其是在红外光学和高功率激光设备中发挥着关键作用。
126 | 碲镉汞薄膜 | （1）厚度指标：厚度控制在10±2um，厚度极差<2um； （2）组分及组分均匀性：0.295—0.315，组分均方差<0.2%； （3）表面平整度：21×25mm区域内，Rt＜6 µm； （4）半峰宽≤30arcsec； （5）EPD<2E5 cm-2。
129 | 新能源电池包灌封胶 | IP 68密封等级，UL 94 V0防火等级，耐高温高湿，冷热冲击及100℃高温1000 h后永久压缩变形率小于10%、导热系数达到10W/(m·K)左右。
130 | 聚乳酸汽车内饰材料 | 阻燃性：极限氧指标为25%～27%； 抑菌、抗螨性：对各种病菌的平均抑制率达81.86%，且具有很好的抗螨性、亲肤性和人体相容性； 降解性：3～6个月内降解为二氧化碳和水。
135 | 超高强度汽车悬架簧用弹簧钢 | （1）性能指标：奥氏体晶粒度≥8.0级，Rm 1950-2350MPa，Rp0.2≥1750MPa，A≥10%，Z≥40%，旋转弯曲疲劳极限≥900MPa，包辛格扭转试验逆回曲线面积≥300mm²；脱碳层深度≤0.8D%； （2）纯净度和偏析指标：钢中元素含量控制在O≤10ppm，H≤1.0ppm， K2（O）≤10，中心偏析≤1.0级，中心疏松≤1.0级。
137 | 锂电池隔膜涂覆芳纶材料 | 隔膜在锂电池内耐热性能好，击穿破膜温度≥300℃，同时与电解液完全浸润，满足大功率锂电池更高安全性能和快速充放电需求。
139 | WTBM特高压电抗器用低偏差扁形换位导线 | （1）导体压型尺寸精度：-0.05-0.10mm （低偏差特性）； （2）外形尺寸精度：厚度偏差：±0.1mm、宽度偏差：±0.2mm （低偏差特性）； （3）换位线各单股线直流电阻值偏差率≤0.95%；（低偏差特性）； （4）常温绝缘电阻：股间绝缘电阻≥600MΩ（电性能）； （5）常温下工频耐电压：10kV/1分钟不击穿（电性能）； （6）常温下工频击穿电压：击穿电压平均值不低于15kV，最低值不小于10kV（电性能）。
141 | 高容量硬碳负极材料 | 容量340-380mAh/g。
142 | 气相沉积法硅碳负极材料 | 克容量≥2100mAh/g。
152 | 6英寸氮化镓单晶衬底片 | 尺寸：直径150±3mm；厚度：500±50um；XRD 002 FWHM≤100arcsec，XRD 102 FWHM≤100arcsec；位错密度≤2×106/cm2；镓面表面粗糙度≤0.3nm。
154 | 新能源用2-3μm超薄型薄膜材料 | 薄膜厚度<3.0um；纵向拉伸强度>170MPa，横向拉伸强度>200MPa，纵向断裂伸长率>100%，横向断裂伸长率>40%；介电强度＞500VDC/μm。
161 | 植物油酸合成高纯二聚酸（HY-13） | 酸价196.4mgKOH/g；皂化价199.7mgKOH/g；色泽3.9#；二聚体含量99.4%；粘度5600 mPa.s/25℃。
162 | 新能源热管理系统用长碳链尼龙多层管材料 | 拉伸断裂应力≥40MPa; 断裂伸长率≥150%; 拉伸模量≥600MPa；23℃缺口冲击强度≥80KJ/m2；-30℃缺口冲击强度≥8KJ/m2。
167 | HZ1596聚氨酯树脂 | 外观：无色或浅黄透明液体；粘度（mPa·s）25℃：400-700；固含量（%）：30±1；色调（加德纳色度）：≤6；着色力：100%。
169 | 车规级IGBT专用覆铜陶瓷基板 | 产品翘曲度≤1mm；空洞率≤1%；表面晶粒≤110μm。

## 推广应用指导目录
附件2
安徽省首批次新材料推广应用指导目录（2024年版）
序号 | 企业名称 | 所在市县(区) | 首批次新材料名称 | 新材料主要性能描述 | 主要性能参数 | 应用领域/应用场景 | 评定年份 | 企业联系人及方式
1 | 合肥中科阻燃新材料有限公司 | 合肥市肥东县 | 氢氧化镁阻燃剂 | 采用首创的“镁基功能性阻燃新材料关键制备技术”形成一套高纯度、超细粉碎分级、改性活化深加工的技术集成，产品具有抑烟、环保、高纯、超细、高阻燃、热稳定性好、成本低等优点。 | 主含量≥99%； 白度≥95%； 活化度≥95%。 | 广泛应用于新材料、新能源、环保、电子信息、覆铜板、生物医药等新兴产业以及橡胶、塑料、建材、沥青阻燃、油漆涂料、化工、交通、电线电缆、防火板等传统产业。 | 2022 | 王英琦13956967206
2 | 合肥商德应用材料有限公司 | 合肥市安巢经开区 | 半导体封装用陶瓷劈刀（瓷嘴） | 1.纳米级细化工艺，提高细化效率。建立复相纳米颗粒的均匀分散和胶态体系自稳定 体系，新型的纳米烧结助剂及引入方式，降低烧结温度，提高细晶强化效应和纳米颗粒强化作用，增加材料的力学性能和耐磨性。 2.通过控制轰击激光波长、轰击时间以及凹槽间距，获得合适的表面粗糙度，以及优异的耐磨性能和机械强度。 3.产品硬度(HV)达到1791，弯曲强度达到1009 MPa。 | 硬度≥1700Hy； 弯曲强度≥500MPa； 致密度≥99%。 | 半导体封装用陶瓷劈刀（瓷嘴）是微电子领域引线键合过程中的焊线工具，是现今LED、分立器件、和IC半导体封装行业进行热压超声焊接完成引线焊接的核心部件之一。 | 2022 | 钱宝安13956679839
3 | 安徽万磁电子股份有限公司 | 合肥市庐江县 | 48EH超高性能钕铁硼电机转子磁钢 | 1. 通过晶界扩散工艺，实现晶界重构的同时提升了单畴颗粒丰度，从而提高了磁体的取向一致性； 2. 在制粉环节添加少量三氧化二镝等纳米晶以及抗氧化剂，减少重稀土镝铽的用量，降低磁性材料成本。 | 1. 剩磁Br：1.395 T； 2. 矫顽力HCB：1091 kA/m； 3. 内禀矫顽力HCJ：2230kA/m； 4. 最大磁能积 (BH)max：384 kJ/m3。 | 钕铁硼是永磁直流电机关键功能部件之一，主要用于大功率电机和微电机的转子和定子及各种传感器。 | 2022 | 唐睿 18656078772
4 | 安徽元琛环保科技股份有限公司 | 合肥市新站区 | 双疏型聚苯硫醚滤袋 | 实现了袋式除尘行业在高湿复杂工况条件下滤料具有持久均匀的拒水防油性能，有效提升滤料的抗结露糊袋性能；同时在浸渍环节使用驻极处理技术，通过 PTFE 渗膜溶胶体系提高产品的耐温、耐酸碱腐蚀以及易清灰性能，有效保证滤料表面荷电效应，增强对细微颗粒物的静电吸附效果，从而达到较高的过滤精度、稳定的运行阻力，提高对PM2.5以下颗粒物的捕集效果。 | 沾水等级：5级； 拒油等级：5级； 颗粒物过滤效率（2.5μm）：99.97%。 | 主要应用于强腐蚀性、高温高湿工况条件的火力发电、小锅炉及钢铁（半干发）等领域。 | 2022 | 汪超 15151501654
5 | 安徽力幕新材料科技有限公司 | 淮北市濉溪县 | 双面光锂电池用铝箔 | 通过自主研发的双面光铝箔轧制工艺和压下量精确控制，使铝箔厚度均匀，表面无起筋等缺陷；通过创新性的卷绕和精切工艺，使铝箔卷边缘整齐、无毛刺。 | 铝箔抗拉强度达到210MPa以上，断后延伸率达到3%以上。 | 主要用在3C锂电池，代表产品手机电池，充电宝，充电手电、笔记本电脑等可重复充电的数码类产品；动力锂电池，主要用于纯电动汽车、电动车和油电混合汽车的动力部分；储能锂电池，如移动或电信基站备用电源，太阳能路灯等。 | 2022 | 高田18605610957
6 | 安徽润岳科技股份有限公司 | 淮北市煤化工基地 | 新型阻燃剂TCPP | 具有良好的阻燃、抗低温和抗紫外线性能。 | 酸值：0.020 mgKOH/g； 粘度：64mpa.s, 25℃； 磷含量：10.77wt,%； 氯含量：33.01wt,%。 | 广泛应用于聚氨酯泡沫、粘合剂、 PVC、酚醛树脂等添加剂及化学建材、交通运输、航天航空、煤田、油田等领域。 | 2022 | 许宗伟13961563562
7 | 安徽中电环保材料股份有限公司 | 淮南市寿县 | 新型聚四氟乙烯与聚苯硫醚复合耐高温耐腐蚀滤料 | 大幅度提高滤料的耐高温、耐酸碱、耐氧化性能，能够适应高硫煤、腐蚀性及氧含量高的场合，显著提升滤料使用的寿命和安全性，提高生产效率，降低生产成本。 | 最高能够实现5mg/m3的过滤性能。 | 使用场景主要为高温、高硫煤及氧含量高场所的烟气过滤，包括燃煤电厂、钢铁冶金、水泥窑炉、石油化工等高温、腐蚀、氧化等严苛场合，有助于工业大气污染治理从而提高空气质量。 | 2022 | 李绍林15055181999
8 | 安徽新秀化学股份有限公司 | 宿州市萧县 | 光稳定剂（塑诺稳 5585） | 一款低分子量的高效受阻胺光稳定剂，与聚烯烃产品有极好的相容性，且具备高效捕捉自由基的能力，具备优异的防止材料老化的能力。 | 有效物质含量＞99%。 | 高端改性工程塑料，汽车塑料零部件、家电料、聚烯烃制品。 | 2022 | 毛青松17360869079
9 | 宿州伊维特新材料有限公司 | 宿州市经济技术开发区 | 高纯度5N5氧化亚氮 | 作为电子气体，主要用于半导体光电器件研制生产的介质膜工艺，在 IC( 半导体)和LED(发光二级 管)芯片的制作过程中，经化学反应生成的 Si02 膜被沉淀到硅衬底上，是直接影响光电器件质量的不可替代的关键电子气体。 | 纯度99.9%-99.9995%。 | 可用于芯片、液晶显示面板、 太阳能光伏板。 | 2022 | 张呈18610587136
10 | 蚌埠中光电科技有限公司 | 蚌埠市龙子湖区 | 8.5代TFT-LCD超薄浮法玻璃基板 | 制造高世代液晶面板的关键基础材料之一，具有很强的耐氢氟酸等强酸试剂的性能，应变点高于650℃，且表面粗糙度、波纹度、透光度、玻璃内部微米级缺陷等均达到工艺要求 。 | 成品尺寸：（2200x2500）±0.5mm； 应变点>655℃； 退火点 ：720~745℃； 软化点 ：970±10℃； 550nm 处透过率： 90%~92%。 | 电子信息显示领域 | 2022 | 刘博宇1807521689
11 | 安徽陶博士环保科技有限公司 | 蚌埠市高新区 | 光固化纳米陶瓷防腐卷材 | 卷材以改性光固高分子材料、陶瓷粉体、多种纤维经过特殊工艺制备而成，高分子树脂是主体耐蚀材料，陶瓷填充提高耐磨及力学性能，纤维主要为树脂提供附着骨架，同时应对由于温度变化造成基材和腐蚀材料膨胀系数不同引起的腐蚀材料开裂问题。具有优异的整体阻隔性、抗拉伸、抗冲击、抗侵蚀性能。 | 碳钢附着力≥12MPa； 拉伸断裂伸长率≥1.2%；阻燃性：V-0级； 氧指数≥30%； 耐电火花等级30KV； 水蒸气透过系数：3.010^-14g·cm/cm2·s·Pa； 耐酸碱性70%H2SO4，30%HCl，50%NaOH。 | 石化行业酸碱储罐、综合化水池及火电脱硫领域吸收塔、脱硫烟道及烟囱。 | 2022 | 邢丽君17718388656
12 | 安徽博石高科新材料股份有限公司 | 滁州市中新苏滁高新区 | 高效低耗锰酸锂材料 | 通过AOZ包覆改性并一次烧成的锰酸锂材料，即满足高性能长循环的要求，也保证了锰酸锂材料低成本的优点。 | 可常温循环3千次，容量保持率80%以上。 | 可用于二轮电动车、户外电源、电动工具等。 | 2022 | 赵春伟18098320058
13 | 麦格昆磁磁性材料（滁州）有限公司 | 滁州市中新苏滁高新区 | 高精度粘结钕铁硼永磁体 | 突破粘结磁体模压成型及精度控制技术，产品一次成型，在无后续加工的情况下，同心度、圆度、尺寸公差及耐蚀性能等指标达到行业先进水平。 | 同心度<0.03mm； 圆度<0.03mm； 耐盐水性＞24H； 最大磁能积(BH)max：5-11.5MGOe； 剩余磁感应强度(Br):570-770MT。 | 主要应用于主轴电机、步进电机、同步电机、直流电机、无刷电机等各种微特电机，进而在节能环保、消费电子、汽车电子和家电中得到广泛应用。 | 2022 | 郝维洁 13810523071
14 | 中汇睿能凤阳新材料科技有限公司 | 滁州市凤阳县 | 高尺寸稳定性聚酰亚胺薄膜 | 在传统PMDA-ODA的基础上，引入刚性单体2,2'-二吡啶-6,6'-二胺，改性添加剂为纳米氯化钴（CoCl2），提高分子规整度和堆积密度，优化8温区亚胺化工艺（210℃、245℃、340℃、390℃、430℃、420℃、340℃、290℃），降低单位产品能耗，大幅提高产品弹性模量，降低热膨胀系数、热收缩率和吸水率。 | 弹性模量＞6GPa；热膨胀系数22ppm/K；热收缩率0.002-0.004；吸水率0.5%。 | 主要用于挠性印刷电路（FPC）的绝缘基膜以及覆盖膜。 | 2022 | 常欣 13909691150
15 | 安徽国风新材料股份有限公司 | 合肥市高新区 | 热转印碳带用聚酯薄膜 | 率先在宽幅生产线上开发出超薄热转印碳带用聚酯薄膜，薄膜厚度低于6μm且厚度均匀性非常高，拉伸强度高，热收缩率低，适用于快速热转移打印，在打印相同面积的电子信息时其质量更小，消耗的原辅材料更少，同时本薄膜在完全转移后可以进行回收再利用。 | 厚度：3-6μm； 纵向拉伸强度≥290MPa；横向拉伸强度≥240MPa；纵向热收缩性≤1.2%。 | 一种以电子级超薄聚酯薄膜为载体记录和表达信息的薄膜，通过热转移打印机可以在各种产品包装上快捷、清晰、准确地打印各种条形码、二维码、产品 LOGO 及其他各种图文信息。 | 2023 | 占晶晶 17755109601
16 | 安徽美高美高分子材料有限公司 | 合肥市庐江县 | 非隔热型阻燃亚克力板-A型 | 通过自主研发的一种新型阻燃剂材料制备加工溶液成型，抑制火焰燃烧，均匀阻燃。加工性能优良，热成型制作视觉效果突出，具有阻燃抗菌效果，安全美观，废旧料可以被彻底回收再生利用；具有优异的表面硬度和抗划伤性能，良好的耐化学品性能优于大多数高分子塑料材料。该产品阻燃效果最高等级可达到VO级。 | 水平燃烧：火焰前端≤100mm；任一状态余焰时间：151s；跨度 75mm 厚度为 3.0-13mm 的样品，燃烧速度≤40mm/min；跨度 75mm 上厚度<3.0mm 的样品，燃烧速度≤75mm/min；第二次施加火焰余晖时间：≤29s。 | 应用于军工、新型显示、新能源汽车、医疗系统、国家消防安全产业、矿山等领域。 | 2023 | 张磊 18019918555
17 | 合肥汇智新材料科技有限公司 | 合肥市 经开区 | 基于粉末注射成形的精密光电连接器壳体 | 粉末注射成形技术在制备具有复杂形状、均匀组织结构和高性能的高精度近净形产品的成型方面具有独特的技术优势。该技术能一次性制造许多复杂形状的难成型零件：如各种外部切槽、外螺纹、锥形外表面、交叉孔、盲孔、凹槽与键销、加强筋板、面滚花等，可完全实现自动化连续作业，生产效率高，且材料利用率几乎可达100%，生产成本可降低30-60%，生产效率成倍提高。 | 1. 耐盐雾性能>1000小时； 2 .硬度 Hv≥187； 3 .密度≥7.8g/cm3； 4 .抗拉强度 ≥480Mpa ，条件屈服强度≥177Mpa ，伸长率≥40% 断面收缩率≥60%。 | 该工艺适合于小型、复杂、精密零部件的大规模制造以及难加工材料如陶瓷、高硬度合金产品的加工制造，广泛应用于消费类电子、五金工具、家用器具、医疗机械用零件、军用零件、电气电子零件、机械用零件、汽车船舶以及航空航天用零件等。 | 2023 | 谢松 18656015081
18 | 安徽力幕新材料科技有限公司 | 淮北市濉溪县 | 环保涂层容器箔 | 以铝合金8011为基材，通过优化合金成分和退火工艺，制备出延展性达25%的铝箔基材；在轧制过程中采用公司首创的蛇形连接管与U型管连接技术，提升了涂层在基材上的附着力；通过调整涂层材料配比及烘烤温度，开发了涂层厚度为5.09微米的超薄涂层高延展性容器铝箔。 | 铝含量99.67%，铜含量0.03%，镁含量0.0081%,锌含量0.0094%，涂层厚度5.09μm，抗拉强度124MPa，延伸率25% ； 表面色泽均匀、洁净，板形平整，无铝屑、铝粉；无明显辊印、压伤类麻点等缺陷；无影响使用的花斑、人字纹、亮线等轧制缺陷。 | 具有高阻隔、抗紫外线、耐酸碱、防潮防腐以及耐热性等特性，用于食品包装。 | 2023 | 高田18605610957
19 | 安徽天力锂能有限公司 | 淮北市高新区 | 镍钴锰酸锂 | 充放电速度快，电池温升明显下降，实际使用过程中温度小于70度，电池安全性能大幅提升，安全隐患基本消除，成本低廉，高克容量（>150mAh/g),工作电压与现有电解液匹配(4.1V)，综合性能强，应用前景好。 | 比容量150-220mAh/g； 压实密度3.6-3.8g/cm³； 循环寿命≥1000次。 | 可用于新能源汽车、电动自行车、电动工具、储能及扫地机器人、无人机、智能可穿戴设备等领域。 | 2023 | 李辉19956128778
20 | 安徽雪龙新材料(集团)有限公司 | 宿州市经开区 | 三醋酸纤维素棉浆(CPT3-10) | 作为液晶显示屏偏光片保护膜的主要原料，具有可再生、低毒性、低燃性（不燃性）、良好的光学性和平滑性，以及紫外隔离和防眩功能，能够有效防止液晶显示屏偏光片变形。 | 1. 特性粘度8-12dl／g； 2. 白度≥92%； 3. S18≤0.3%； 4. 二氯甲烷抽提物＜100ppm； 5. 戊糖含量＜0.7%； 6. 丙酮抽提物＜150ppm； 7. 灰分50-200ppm； 8. R10＞99.2%； 9. S18＜0.3%； 10. 残酸＜0.05g/L。 | 主要应用液晶显示、航空航天锂电池隔膜、感光片基材、环保材料等重要民生科技领域。 | 2023 | 马骏驰13665579005
21 | 安徽众成合金科技有限公司 | 宿州市泗县 | 高性能银合金触点 | 高性能银合金触点设有表层、焊料层和底层，可增强焊接强度、结合力，提高耐热疲劳性，延长使用寿命。 | 1. 银合金表层厚度为0.3～0.5mm，焊料层厚度为0.04～0.1mm，铜合金层底层厚度为0.3～1.5mm ； 2. 焊料层中包括氧化镉、镍和铜，镍重量百分比为20～35％，铜的重量百分比为45～63％； 3. 表层与底层中钯含量为1.1wt～2.8wt％，抗氧化能力提高了25%-35%。 | 主要用作继电器，是现代自动化系统中最基本的电器元件之一。 | 2023 | 林斌15117323777
22 | 安徽晶驰光电科技有限公司 | 蚌埠市淮上区 | 纳米无闪点AG蚀刻防眩光显示屏玻璃 | 与普通玻璃相比具有较低的反射率，因而可以给使用者带来更好的感官视觉。防眩玻璃可以降低环境光的干扰，提高显示画面的可视角度和亮度，让图像更清晰、色彩更艳丽、颜色更饱和，从而达到改善显示效果、减少眩光污染、保护视力的作用。 | 粗糙度 Ra (um)：0.03-1； 光泽度 Gloss (GU)：10-130； 雾度 Haze (%)：1-90； 适用分辨率：250PPI 以上。 | 主要应用车载领域、手机领域、工控领域、博物馆展柜玻璃、光学仪器、显示器、工业仪表等领域。 | 2023 | 高鑫 13665522112
23 | 安徽方兴光电新材料科技有限公司 | 蚌埠市高新区 | 低阻透明导电膜 | 低阻透明导电膜的膜厚125±15um，透光率>85%，方电阻仅为60±10(Ω/口)，在触摸屏、太阳能电池、平面显示器等领域有着广泛的应用。 | 膜厚：125±15um； 透光率>85%；方电阻仅为60±10(Ω/口)。 | 在触摸屏、太阳能电池、平面显示器等领域有着广泛的应用，其中触摸屏是最主要的应用场景。 | 2023 | 石李武13798438100
24 | 大成普瑞新材料有限责任公司 | 蚌埠市固镇县 | 双环戊二烯（二聚环戊二烯）注射树脂 | 轻质高强、物性平衡、绿色环保、耐候性强。 | 密度0.98-0.99g/cm³； 粘度200-380CPS； 沸点＞170℃； 闪点≥45℃； 燃点≥500℃。 | 可用于汽车覆盖件、工程机械、农用机械、医疗器械、民用等领域。 | 2023 | 秦申琦13305527765
25 | 安徽利通达纤维新材料有限公司 | 阜阳市太和县 | 高性能耐热抑菌除尘滤布 | 适合高温环境，190℃高温正常工作，可抵御瞬时温度达300℃；滤布采用多层结构，其内部均匀设有石墨烯及纳米二氧化钛颗粒，起到良好的防霉抑菌功效，抑菌率达到90%以上；化学稳定性极佳，对氧化剂、无机及有机酸具有良好抵抗性；延长滤料在高温、酸性腐蚀工况条件下的使用寿命。抗拉强度高、收缩率低、耐磨性能优，不容易出现跳线、断线等现象，固附效果好，位移小，能够减少粉尘逃逸，保证滤料的过滤效率。 | 1.抑菌率90%以上； 2.可在190℃高温正常工作，可抵御瞬时温度达300℃，热收缩率≦0.29%； 3.滤布断裂强度1400-1800N，断裂伸长率<10%，透气率达到50m3/m2/min。 | 主要应用于大气除尘、污水治理、电力、水泥、冶金环保等行业除尘作业。 | 2023 | 范福中13625686738
26 | 阜阳欣奕华材料科技有限公司 | 阜阳市颍州区 | 光刻胶BM NSBK7101 | 具有高解析度，高遮盖力、高附着力及高耐热性。 | 粘度：2.3±0.3mPa·s； 固含量：15.0±0.5wt%； OD≥4.0/um； 表面阻抗≥106Ω 。 | TFT-LCD 面板的关键配套材料之一，是平板、手机、电视等液晶显示设备实现彩色的关键产品。其品质直接决定显示屏的画面显示质量，是生产 LCD 的关键性电子专用材料之一，是电子信息产业的基础材料，属于专用电子化学品。 | 2023 | 姚邦虎15005685715
27 | 安徽普瑞康医药包装科技有限公司 | 淮南市寿县 | 可降解环保型聚氯乙烯-聚酯片材 | 可降解环保型聚氯乙烯-聚酯片材，具有良好的阻隔性、透明性、耐冲击性、耐寒性、耐折性；强度高、耐摩擦性能优良，且无毒、无害。特殊pet片材还具有低温热封、耐高温、抗静电等性能。 | 弯曲强度200MPa，弹性模量达4000MPa。 | 广泛应用于医药包装和食品包装等行业，药用如片剂、胶囊、口服液、颗粒剂、粉剂、中药饮片等产品的包装，医用隔离面罩生产制造。 | 2023 | 石德海 13918978396
28 | 美亚高新材料股份有限公司 | 淮南市谢家集区 | 全长预应力树脂锚固剂MSZ2860 | 一种耐热性好、强度高、稠度适宜的新型粘接材料，解决了全长锚固支护技术难题。产品在 10℃、50℃、80℃和110℃时抗压强度分别比常规树脂锚固剂提高了20.4%、82.5%、118.2%和237.5%；锚固力分别提高了4.7%、8.7%、40.2%和62.9% | 1. 环境温度为(22±1)℃、龄期24h条件下，锚固剂抗压强度≥65MPa； 2. 环境温度为20～25℃室内存放时间≥3个月； 3. 80℃热稳定性试验≥30mm； 4. 环境温度为（22±1）℃时，树脂胶泥稠度≥48mm； 5. 固化剂与树脂胶泥的质量比≥5%； 6. 剪切强度≥22MPa； 7. 弹性模模量≥4GPa。 | 广泛应用于井巷支护、井筒设备安装、水利水电工程预应力锚杆加固、高速公路修补、隧道施工、基础生根、设备基础构件锚固等领域。 | 2023 | 苏东13855458474
29 | 安徽寒锐新材料有限公司 | 滁州市苏滁现代产业园 | 超细钴粉 | 超细硬质合金中的重要原材料，其作为粘结剂与碳化钨通过粉末冶金制备硬质合金，可以减少球磨时间以及降低烧结温度，提高合金耐磨性和抗裂性。 | FSSS0.6μm级；BET≥2.1(m2/g)；氧含量≤0.7%；硫含量≤30PPM；球形或近球形。 | 广泛应用于微细硬质合金、集成电路板钻孔用微型钻头、点阵打印机打印针头等的生产，运用到精密模具、切削刀片、IT制造、采矿工具、汽车航空等领域。 | 2023 | 朱治军15116483922
30 | 安徽省海徽化工有限公司 | 滁州市来安县 | 光学薄膜用丙烯酸涂层树脂 | 具有较高的交联密度，对无机纳米金属氧化物和有机聚合物微粒有良好的润湿分散性能。产品应用于光学薄膜涂层后，大幅提升了应用产品的光学性能。 | 透光率≥99%，雾度≤0.81,使光学产品亮度提高10%，对比度提高20%，产品表面更加平整并具抗紫外线功能。 | 主要应用在各类光学薄膜产品，将薄膜与玻璃或玻璃与传感器贴合。 | 2023 | 杨琴 13955028500
31 | 安徽联科水基材料科技有限公司 | 滁州市来安县 | 食品级耐腐蚀HIPS合金 | 采用多相复配相容技术、刚性/韧性平衡调节技术、二维收缩率调控技术以及特定合金加工制备技术等多种改性手段制备出的耐腐蚀抗开裂冰箱内胆专用的一体化挤板料，具有良好的耐化学药品性、耐环境应力开裂性，低成型收缩率，可有效解决冰箱内胆易开裂的行业难题，具有高性价比的优点，打破了现有冰箱内胆专用牌号料受国外石化大厂垄断的局面。 | 1. 24h耐油保持率100%，样条放入植物油中浸泡无裂纹； 2. 流动水平和垂直方向收缩均在0.5%； 3. 拉伸强度22.5Mpa、断裂伸长率85%、弯曲强度38Mpa、弯曲模量1650Mpa、缺口冲击强度18KJ/m2。 | 可广泛扩展应用于家电（如冰箱板材等制件）、通讯、办公等领域。 | 2023 | 郭亚专18365019626
32 | 安徽金寨将军磁业有限公司 | 六安市金寨县 | 高内禀低磁损永磁铁氧体电机磁体 | 1.提高材料等级，采用经济实用的50%罗斯那铁红预烧料+50%BMS4铁鳞预烧料稀土材料。 2.优化二次配方，使用纳米级二氧化硅，并确定纳米级二氧化硅与氧化铝的用量，达到提高内禀矫顽力的同时减少磁能积的影响。 3.原料制备使用三段式磨制，提高了粒度的一致性及控制了单畴颗粒扁平程度。 4.增加成型压制周期与压力，增加产品的磁能积。 5.优化烧结曲线，解决产品烧结不充分或结晶现象，实现消除应力，减少产品炸裂。 | 最大磁能积（BHmax）42.4KJ/m3；剩磁（Br）465mT；矫顽力（Hcb）320KAm；内禀矫顽力（Hcj）410KAm。 | 主要用于高性能、高精度的无刷直流微特电机的转子使用特别是需长时间工作或在高温环境下工作的微特直流电机，该产品广泛用于电子工业、信息产业、摩托车、电动工具行业、汽车工业等，其中应用最多的是汽车ABS电机、4轮驱动防锁电机等。 | 2023 | 陈正友13865463199
33 | 马鞍山晶智科技有限公司 | 马鞍山市郑蒲港 | 准直膜 | 将防窥膜与增亮膜两者优势合二为一，利用防窥百叶窗原理约束大角度光线传播，利用增亮膜原理增加中心角度亮度，使XFK膜片在保留防窥性能的前提下，中心透过率提升≥30%，有效帮助显示设备轻量化和降低功耗，在车载、商用显示中达到节能、增亮、防窥视的功效。 | BN160W ； 厚度：165±5 um； 防窥角度：30° ； 透过率：65-70%； 高温高湿：≥300 h ； 高低温：≥300 h。 | 显示防窥 | 2023 | 武潇 13862026676
34 | 芜湖金科缘特种材料有限公司 | 芜湖市湾沚区 | 铬锆铜 | 含有微量铬鋯元素铜合金材料具有高导电率、导热性、硬度高、耐磨抗爆、抗裂性以及软化温度高等特点。 | 抗拉强度>500 (MPa)；硬度>80HRB；电导率>80%IACS。 | 主要用于轨道交通电力线，汽车、船舶焊接电极；冶金行业浇注用结晶器；大型发电机用导电杆。 | 2023 | 张春强 17775461232
35 | 安徽爱瑞德新材料有限公司 | 宣城市宣州区 | 纤维增强聚乙烯复合材料 | 采用改性天然植物纤维为增强体，与聚乙烯基体经高剪切混炼制备，增强纤维与塑料基体之间形成三维交错的立体网状结合结构，具有良好的力学性能、尺寸稳定性和加工流动性。产品轻质高强、耐久耐候、绿色环保，广泛应用于建筑、建材、汽车、船舶等领域。 | 最小集中载荷≥5600N；静曲强度≥32MPa；吸水率≤0.3%；吸水尺寸变化率（72h）≤0.1%；表面耐磨≤0.05g/100r。 | 可用于轻型建筑、景观建筑、建筑装饰、汽车内饰、船舶甲板。 | 2023 | 张三喜18905630998
36 | 安徽继胜磁性材料有限公司 | 宣城市郎溪县 | 5G快充电源用小型化锰锌铁氧体磁芯 | 1. 高频：突破常规富锌铁氧体配方，高饱和磁通密度或高振幅磁导率，高居里点，高电阻率，良好的机械强度，保证整机持续功率； 2. 低损耗：小型化环形结构、二次还原烧结，高热传导系数、低热阻，低损耗。 | 提高整机的输出功率，充电时间缩短了近4倍，磁损耗小于400mW/cm³，减少了产品损坏率，半年损坏率仅为0.02%。 | 用于5G快充电源（无线），提升变压器的特性。 | 2023 | 方玲18196702273
37 | 会通特种材料科技有限公司 | 安庆市高新区 | 改性尼龙612车用冷却管专用料 | 通过聚合时在己二胺与十二碳二元酸之外投入总摩尔比为5%～10%第3单体，控制二元胺与二元酸总的投料摩尔比为1.01～1.02,制得高粘胺基封端PA612树脂；以此为原料，采用二噁唑啉为扩链剂与马来酸酥接枝EPDM增韧剂来增加材料的粘度，提高材料的耐水解性能，使产品在50%浓度乙二醇水溶液中、100℃水解1000小时后，拉伸强度≥28Mpa；配合抗氧剂与耐热稳定剂，使产品在100℃热老化1000小时后，拉伸强度≥35Pa。 | 1. 拉伸断裂应力：44.9MPa； 2. 断裂伸长率：240%； 3. -30℃简支梁缺口冲击强度：13KJ/m²； 4. 耐50%乙二醇水溶液水解1000小时后，拉伸强度31.1MPa； 5. 100℃热老化1000小时后，拉伸强度40.5MPa。 | 应用于新能源汽车与储能电池包内外冷却管路系统。 | 2023 | 胡琳琳 18226640455
38 | 中玺新材料(安徽)有限公司 | 安庆市高新区 | 超高分子量聚乙烯 | 高比强度、高比模量：比强度是同等截面钢丝的十多倍，比模量仅次于特级碳纤维； 断裂伸长低、断裂功大：具有很强的吸收能量的能力，因而具有突出的抗冲击性和抗切割性； 抗紫外线辐射，防中子和γ 射线：比能量吸收高、介电常数低、电磁波透射率高； 耐化学腐蚀、耐磨性、有较长的挠曲寿命：能够在各种恶劣环境下保持良好的性能。 | 分子量>8.5*106g/mol； 密度<0.93kg/L； 平均粒径d50<120μm。 | 在军事、工业、航空航天、民生等领域得到广泛应用。 | 2023 | 潘嵘13335566007
39 | 安徽丹凤集团桐城玻璃纤维有限公司 | 桐城市 | 低介电电子级玻璃纤维布 | 本项目所选用的乙烯基类偶联剂和氨基类偶联剂可作为玻璃纤维与浸润剂结合的“桥梁”，提高玻璃纤维布的浸润性，增强玻璃纤维布与树脂的结合力，进而可降低覆铜板的介电常数及介电损耗值，提高覆铜板的介电性能。 | 含水率（%） 0.081； 可燃物含量（%） 0.19； 厚度（mm） 0.181。 | 产品主要应用于电子领域的集成电路板、覆铜板基材、高速电子系统基材。 | 2023 | 童学功 15055497707
40 | 安徽森淼实业有限公司 | 宿松县 | 25万级高粘度生物基羟丙基甲基纤维素 | 羟丙基甲基纤维素(hydroxypropylmethylcellulose，缩写HPMC)，属于非离子型纤维素混合醚的一种，是一种半合成的、不活跃的、黏弹性的聚合物。HPMC为白色至类白色纤维状粉末或颗粒，可溶于水及某些有机溶剂系统，不溶于乙醇。 | 羟丙氧基含量28.7%； 甲氧基含量19.1%； 含水量1.9%； 含盐量2.8%； 粘度25mPa·s。 | 主要应用领域包括医药、食品、石油化工、涂料、建材等行业，应用场景为药品制造、食品加工、化学制品生产等。 | 2023 | 丁百牛15156252888
41 | 黄山市晶特美新材料有限公司 | 黄山区 | BJ-HP1-8W光伏釉料 | 水性高漫反射玻璃材料，涂层附着力0级，反射率达80%，可有效提高太阳能电池组件的发点效率，抗PID性能优异，在192h双85的测试条件下不发黑，功率衰减≤1%，该涂层抗老化性能、机械性能优异，可以适应各种不同的环境。 | 1. 釉料系度≤15μm； 2. 附着力0级； 3. 反射率优势 ≥ 80%； 4. 机械载荷 ≥ 120MPa； 5. 剥离强度70N/cm； 6. 釉层厚度 15-22μm。 | 光伏双玻组件背板 | 2023 | 崔健 18955980006
42 | 安徽精一门科技发展有限公司 | 合肥市 包河区 | 手性矩阵高性能光学薄膜 | 可反射有害可见光线，且不屏蔽信号、不氧化的安全节能汽车膜。 | 红外线阻隔率95.4%； 屏蔽系数0.664； 可见光反射比19.01%。 | 应用在光学领域如镜头膜、汽车窗膜、建材、工业等行业。 | 2024 | 陈娟 18355152008
43 | 合肥中科阻燃新材料有限公司 | 合肥市肥东县 | 超细氢氧化铝阻燃剂 | 采用先进的变温分解工艺和湿法改性生产工艺，具备阻燃、抑烟、填充三重功能，能够有效提高阻燃效果，降低阻燃剂的用量，降低成本，同时提高材料的力学性能和耐热性能，具有无毒、无腐蚀、低烟、不挥发、效果持久、分散性好、绿色环保等优点。 | 主含量≥99%； 白度≥95%； 水分≤0.3%。 | 可广泛应用于新能源汽车、光伏、航天、船舶、电子信息、新材料、环保等新兴产业及塑料、橡胶、建材、电线电缆、油漆涂料、化工等领域。 | 2024 | 王英琦13956967206
44 | 合肥迈微新材料技术有限公司 | 合肥市 包河区 | 铁氧体吸波贴片 | 1. 通过分子磁矩的设计，将低损耗的锰锌铁氧体磁芯固废，通过过掺杂和界面改性的方式，形成微波频段的高电磁损耗性能；通过造粒剂原位碳化的陶瓷工艺，改善吸收体的界面阻抗和吸波性能；P波段全波段达到-10dB的电磁波反射损耗（RL）。 2. 引入介电陶瓷材料，获得电磁吸收/屏蔽的复合结构；通过温度与压力曲线的设计、重构粉体粒度级配方案，改进现有磨削设备与加工工艺，获得微米级外形尺寸与直角度精度。 | 30MHz反射损耗 :-19.9dB； 100MHz反射损耗: -35.0dB； 300MHz反射损耗 :-24.0dB； 1000MHz反射损耗: -10.2dB； 长宽尺寸公差:±0.02mm； 直角度公差:±0.02mm。 | 主要应用于国防军工、新能源汽车、消费电子、通讯设备等领域搭建微波/电波暗室。 | 2024 | 薛莎莎18949204508
45 | 安徽科瑞思创晶体材料有限责任公司 | 合肥市 经开区 | KRSC-C 铽镓石榴石磁光晶体材料 | 一种高性能的磁光晶体, 在费尔德常数、吸收系数等参数方面均优于同级别国际领先企业产品。 | 尺寸：4英寸； 维尔德常数（@1064nm）: -40RadT-1m-1； 吸收系数（@1064nm）: 0.0016cm-1； 消光比:≥30dB。 | 广泛应用于激光技术、光通讯和光信息处理技术领域，具有高费尔德常数、低光吸收系数、高激光损伤阈值以及优良的光学性能，使其成为磁光隔离器的理想材料。 | 2024 | 朱毅 17356513841
46 | 辰航新材料科技有限公司 | 合肥市庐江县 | 高耐磨纳米自清洁仿生铝单板 | 采用纳米材料、功能离子材料等超微粒子材料，通过仿生结构设计和纳米材料相结合的方式，模仿制造自然界中珍珠母的“砖-泥”有序结构，研发耐腐蚀、抗紫外线的复合涂层，实现涂层超亲水、防尘防污、自清洁、分解有机物、净化空气等功能。 | 耐硝酸△E可达0.17。 | 广泛应用于机场、高铁站、医院、学校等各种基础设施及大型地标建筑的内外装饰。 | 2024 | 黄俊俊19855138168
47 | 安徽中航纳米技术发展有限公司 | 合肥市长丰县 | 新能源用气相法高纯纳米氧化铝(ZH-Alum100） | 原晶粒度小、纯度高、松装密度低，作为三元锂电池正极材料特种添加剂使用，提高电池的能量密度和耐高电压特性、降低三元高镍电池钴的使用用量，降低电池成本。作为锂电池湿法隔膜陶瓷涂覆材料使用，膜层更薄、耐高温性更好，同比使用量大幅降低。 | 原晶粒度：10-20nm； 粉体纯度：>99.9%； 松装密度：＜0.2g/cm3。 | 作为特种纳米添加剂用于三元锂电池正极材料。 | 2024 | 王开新18133608898
48 | 安徽长淮新材料有限公司 | 淮北市煤化工基地 | CH-微胶囊包覆红磷无卤阻燃剂AT-700S | 红磷是阻燃性能优异、成本低的环保无卤阻燃材料，是传统有卤产品主力替代产品。利用原位聚合的方法，将原位聚合的无卤含磷阻燃低聚物直接包覆于红磷的表面，改善了其耐候性、耐析出性和与高分子材料相容性。该方法优于无机和不阻燃树脂包覆方法，在不大幅降低磷含量的情况下，制备出的一种与高分子材料相容性好、阻燃高效、耐析出的无卤阻燃剂。 | 阻燃性能达到UL94-VO级，无卤性能满足ROHS标准要求，氧指数LOI>28，添加量小、只需添加8-10%。 | 广泛应用于各类高分子材料，如电线电缆、尼龙、橡胶、合成纤维、电子电器、家电等领域。 | 2024 | 李颖13305618559
49 | 安徽力幕新材料科技有限公司 | 淮北市濉溪县 | 啤酒标用铝箔 | 通过优化合金成分，退火处理前施加一定的冷变形，促使位错和亚结构晶格缺陷聚集增加；轧制过程中采用首创的蛇形连接管与U型管连接技术，提升涂层在基材上的附着力；通过Cu和Mn合金化结合变形加工强化，提高铝箔延伸率和抗拉强度。 | 厚度0.009mm；针孔31个；抗拉强度102MPa；延伸率3.4%；耐破强度69MPa。 | 主要应用在啤酒箔印刷包装行业，具有较好的抗拉强度和延伸率，性能稳定。 | 2024 | 高田18605610957
50 | 宿州巨仁光伏材料有限公司 | 宿州市泗县 | 0.4mm*4mm高效反光汇流带 | 主要用于光伏组件，其作用是将太阳能转化为电能，并送往蓄电池中存储起来，推动负载工作，不仅能提高发电效率，还能降低光伏电池碎片率，保障光伏组件长期稳定工作，是下游光伏发电企业实现降本增效的重要途径。 | 电阻率：2.01×10-8Ω/m； 抗拉强度：198MPa； 伸长率：30%； 屈服强度：125MPa。 | 主要应用于太阳能电源、交通、通讯/通信、石油、海洋、气象、光伏电站、航空航天等领域。 | 2024 | 王明 15365323693
51 | 安徽中材新材料科技有限公司 | 蚌埠市高新区 | 熔铸AZS锆刚玉耐火材料 | 以工业氧化铝、错英砂、脱硅锆为主要原料，外加少量Na20(以碳酸钠的形式加入)熔剂，经电弧炉熔化后浇铸成型的耐火材料制品，具有结构致密、抗侵蚀能力强、对玻璃液污染小等一系列优良性能。 | 荷重软化温度≥1700℃； 常温耐压强度350Mpa； 典型体积密度：3.45 g/cm³-3.75 g/cm³。 | 广泛应用于建材、轻工、医药、电子等行业的各种玻璃熔窑，是玻璃熔窑不可或缺的关键筑炉材料。 | 2024 | 周雨 19905521535
52 | 安徽承禹半导体材料科技有限公司 | 蚌埠市高新区 | 宽禁带半导体材料碲锌镉（CZT）单晶 | 室温可大幅提升红外探测性能及其成像清晰度，转换效率高，最大限度降低射线的辐射量，可在室温状态下直接将X射线和γ 射线转光子变为电子，是迄今为止制造室温X射线及γ 射线探测器最为理想的半导体材料。 | 红外穿透均值64.29%； 双晶衍射半峰宽为19.29； 红外夹杂物尺⼨均≤ 5µm 左右； 错密度均⼩于 2*104； 锌值组分测试平均锌值为4%。 | 用于医疗成像、安防安检、核科学技术、环境监测、空间天文观测、工业无损检测等领域。 | 2024 | 王夏芳18855192022
53 | 北矿磁材（阜阳）有限公司 | 阜阳经济技术开发区 | BMXF-4D 高剩磁粘结稀土铁氧体永磁磁粉 | 以氧化铁红、碳酸锶等原料，通过复合配方创新、湿法混料和循环研磨工艺创新等方法解决粘结永磁铁氧体材料存在的剩磁低、分散特性差以及粒度分布不均等技术难题，获得更高性能的节能电机磁条用粘结铁氧体磁粉。 | 1.Br(mT)：280±10；2.Hcb(kA/m)：205±8；3.Hcj(kA/m)：250±12；4.(BH)max(kJ/m³)：15.0±1.6。 | 可广泛应用于汽车、计算机及办公设备、家用电器、电动工具、电动玩具、申声等领域，特别是高档汽车电机、变频空调、变频冰箱、变频洗衣机等使用的变频电机。 | 2024 | 王继全18811350450
54 | 安徽中科昊海气体科技有限公司 | 阜阳市颍东区 | 高纯度5N5氙气 | 氙气纯度大于99.9995% | Xe>99.9995×10-2(v/v)。 | 医疗领域、半导体制作领域。 | 2024 | 张峰 13956688558
55 | 阜阳欣奕华材料科技有限公司 | 阜阳市颍州区 | 蓝色光刻胶BSG03 | 能实现行业最高标准，可满足客户要求的高色彩饱和度、高亮度，对比度可达 8600 以上；具有优异的耐热、耐化、耐候性能。 | 粘度：2.6±0.3mPa·s；固含量：16.0±0.3wt%；膜厚：2.60±0.05μm； x：0.137±0.004； y：0.100±0.004； Y：11.8±2.0。 | LCD 面板的关键配套材料之一，是平板、手机、电视等液晶显示设备实现彩色的关键产品。其品质直接决定显示屏的画面显示质量，是生产LCD的关键性电子专用材料之一，是电子信息产业的基础材料，属于专用电子化学品。 | 2024 | 姚邦虎15005685715
56 | 安徽合创新型合成材料有限公司 | 淮南市寿县 | 高强土工格室 | 通过原材料改性提升HDPE和PP材料的抗拉及抗蠕变性能，PET材料耐碱性。材质轻、耐磨损、耐老化、耐化学腐蚀、拉伸强度高，抗冲击力，强固缩力强，固定土壤，尺寸相对稳定，伸缩自如。 | 格室片宽度断裂拉力≥2000N/cm； 断裂伸长率≤15%； 剥离强度≥800N/cm； 抗剪强度≥1200N/cm； 对拉强度≥2000N/cm。 | 适用于各等级公路的路基加固、高路堤与陡坡路堤、半填半挖路基、拓宽路基、桥涵构造物台背路基、地基处理、路基坡面防护、风沙防护及加筋土挡墙等工程，同时在铁路、水利、港口方面也有广泛应用。 | 2024 | 王佚群13003059309
57 | 安徽沃尔德新材料有限公司 | 淮南市寿县 | UV电镀涂料 | 赋予被镀件表面金属光泽和镜面效果，具有出色的阻隔性能，主要是底涂与面涂2种。对基材、镀铝层附着力好，丰满度好、光泽高，耐温性能佳。使用后产品耐冲击，涂层无裂纹、无剥落；耐候性强，在规定时间内无变色、无龟裂；涂层达到难燃或阻燃等级；无有毒物质释放。 | 以纯净水为介质，使原辅材料和产品组分中的VOCs含量由35%降至5%以下; 外观无色透明; 产品涂层硬度＞3H; 附着力测试5B等级;光泽≥95％。 | 广泛应用于PC、PC+PBT、ABS、BMC灯杯、灯圈真空镀铝前处理，真空镀铝后的表面涂装，白酒、化妆品、按键、3C产品（手机、电脑、电视机）外壳等塑料件的表面涂装。 | 2024 | 金莹 0554-4993177
58 | 安徽东辰新材料科技有限公司 | 淮南市潘集区 | 煤系烧结轻质高强陶粒 | 以煤矸石为主要原料焙烧生产，内部结构呈细密蜂窝状微孔，具有轻质、高强、隔音、保温、抗震、抗渗特性，是真正的功能性绿色环保建材，能够满足结构应用要求，实现固废利用，变废为宝。 | 轻细集料细度模数3.7～3.1； 密度等级800～1200kg/m3； 轻粗集料筒压强度600级大于4.0Mpa、900级大于6.5Mpa（符合GB/T17431.1-2010）。 | 煤系烧结轻质高强轻陶粒主要分为水处理用人工陶粒滤料系列产品和轻质高强轻集料。 1.陶粒滤料系列产品用于生活与工业污水处理、水环境修复； 2.轻质高强轻集料系列产品用于轻质混凝土（含功能性混凝土），广泛应用于装配式建筑、高层建筑剪力墙、桥面铺装、桥梁构件连接、桥梁维修加固，轻质超高性能混凝土、功能性轻质混凝土，3D打印混凝土、海洋工程等。 | 2024 | 闵庆生 18705548897
59 | 凤阳硅谷智能有限公司 | 滁州市凤阳县 | 1.6mm超薄超白压花玻璃 | 采用大面积玻璃成型技术、超薄玻璃物理钢化技术、多功能镀膜技术、超精细玻璃花纹成型技术，产品尺寸可达到20-104 寸，厚度达到1.6 毫米，防蓝光、防眩光等优异的光学特性大尺寸光电显示玻璃已取代现有市面上采用的浮贴法的光学偏光片或光学保护膜，使产品厚度及重量下降三分之二以上。 | 1.表面应力70Mpa 以上，厚度1.6 毫米，尺寸为20-104 寸； 2.采用一体成型Lenti 微结构技术，产品微结构尺寸<150 微米、透光率>92%。 | 广泛用于光电显示市场，主要用于光伏超薄双玻组件基板、触控显示前盖板、玻璃导光板、电视背盖板等。 | 2024 | 马明慧 15178466846
60 | 安徽金田高新材料股份有限公司 | 安庆市桐城市 | PQXZ-18μm 型双向拉伸聚丙烯消光转移薄膜 | 一种用于皮革、板材、鱼竿上的基膜，通过将消光面的纹理转移到相应的材料上，使得材料表面具有和动物皮革相似的外观和质感。转移膜的结构一般为三层，分别是上表层，芯层，消光层，用于生产薄膜的聚丙烯材料的表面张力在 30 达因左右，较低表面张力能很好地和材料剥离。通过双向拉伸工艺处理，薄膜的力学性能、挺度、耐温性、平整度等方面有很大提高。 | 拉伸强度：纵向＞140MPa，横向＞274MPa； 断裂伸长率：纵向＜175%，横向＜52%； 雾度＞72%； 润湿张力＞63mN/m； 光泽度＜8.4%。 | 消光转移目前主要应用在皮革转移，板材转移，鱼竿转移等方面，每种转移对薄膜的要求不同。 皮革转移：主要应用在汽车坐垫，沙发，衣物等上面。 板材转移：用于板材表面的纹理转移，光泽度越低，转移后的效果越好。 鱼竿转移：用于鱼竿制作的薄膜，通过对预制鱼竿的包裹和剥离，使得鱼竿既具有坚韧的硬度，也具有良好的形状，当将薄膜去除后，同时具有细腻的纹理。 | 2024 | 王兆中18726190670
61 | 黄山源点新材料科技有限公司 | 黄山市徽州区 | 缠绕膜500×0.015mm | 机用缠绕膜500×0.015mm，由55层网状结构合并成一张厚度仅为15微米的超薄缠绕膜，与市场上20微米的性能相同，具有良好的透明度和贴体度，在抗穿刺、极限拉伸、抗撕裂等方面综合性能提升30%，超现行国家标准。即使零下20摄氏度依然保持良好性能，提高了负载稳定性，单托盘缠绕膜用量减少30%以上。 | 雾度≤2%；透光率≥90%； 拉伸率应用范围：250%~350%； 拉伸方向拉伸强度≥40MPa； 断裂伸长率≥600%。 卫生性能ROHS、REACH指标可满足欧盟标准，食品安全性能可满足GB4806.7。 | 物流周转、高速打包 | 2024 | 孙争光 15212301908
62 | 黄山联固新材料科技有限公司 | 黄山市歙县 | 水性环氧乳液Banco2060H | 不含甲醛、乙二醇醚类、重金属等有害物质，可无气喷涂，试用期长，施工性能好，分子量较高，具有良好的柔韧性以及较快的表干速度，乳化剂含量小且含两个环氧基，可参与反应，提高耐水性，防腐性能好。 | 外观：乳白色； 离子性：非离子； 环氧当量（g/mol）：850±100； 比重：1.08±0.05； 固含量（%）：60±2； 粘度（mPa.s）：1500－12000。 | 广泛应用于石油储罐防护底漆及其中涂、钢结构及工程机械的防护涂装，涂料综合性能优良。 | 2024 | 吴晓健 18755910712